## Foglio1
Corso di Laurea in Scienze Applicate ai Beni Culturali ed alla Diagnostica per la loro Conservazione
Laboratorio di Chimica del Restauro e della Conservazione, Prof. G. Visco (and G. Favero), AA 2003-2004
Esercitazione n. 3. Maggio 2004. Misura chimico-fisiche di monete slovene da 1 tallero
Micrometro RS-Components, 0.01 mm
Bilancia Analitica Gibertini E50S, portata utilizzata 0.0001 g
Kit misura densita' Giberitini. Pinza portamoneta e contenitore da 400 mL realizzati allo scopo, vedi pagina internet
Ambienta: termometro ambiente a mercurio Marbaglass 0.5 gr C. Acqua: termometro digitale Hanna Instr. 0.1 gr C
Acqua distillata ultrapura > 10 Mhom
moneta | diametro | spessore | peso in aria | peso in acqua | T aria | T acqua
codice | mm | mm | g | g | gr C | gr C
94-a | 22.04 | 1.48 | 4.5778 | 4.0499 | 22 | 21.3
95-a | 22.02 | 1.47 | 4.4903 | 4.0813 | 22 | 21.3 | *
95-b | 22.02 | 1.52 | 4.611 | 3.973 | 22 | 21.3 | *
96-a | 22.11 | 1.47 | 4.5084 | 3.9894 | 22 | 21.3
96-b | 22.06 | 1.47 | 4.5369 | 4.015 | 22 | 21.3
96-c | 22.03 | 1.48 | 4.5287 | 4.008 | 22 | 21.3
96-d | 22 | 1.49 | 4.5495 | 4.0263 | 22 | 21.3
96-e | 22 | 1.49 | 4.5263 | 4.0054 | 22 | 21.3
96-f | 22.03 | 1.47 | 4.5405 | 4.0193 | 22 | 21.3
97-a | 22.01 | 1.47 | 4.5164 | 3.9949 | 22 | 21.3
97-b | 22 | 1.46 | 4.5199 | 3.998 | 22 | 21.3
97-c | 22.04 | 1.45 | 4.5139 | 3.9932 | 22 | 21.3
98-a | 22.03 | 1.5 | 4.6264 | 4.1216 | 22 | 21.3
98-b | 22.05 | 1.51 | 4.6425 | 4.1062 | 22 | 21.3
98-c | 22 | 1.51 | 4.684 | 4.1439 | 22 | 21
98-d | 21.86 | 1.51 | 4.6343 | 4.0991 | 22 | 21
00-a | 22 | 1.5 | 4.5902 | 4.0628 | 22 | 21
00-b | 22 | 1.5 | 4.5682 | 4.0409 | 22 | 21
00-c | 22.04 | 1.51 | 4.581 | 4.0532 | 22 | 21.1
00-d | 22.09 | 1.49 | 4.5419 | 4.0179 | 22 | 21.1
00-e | 22.04 | 1.53 | 4.6496 | 4.114 | 22 | 21.2
00-f | 22.05 | 1.48 | 4.5113 | 3.9922 | 22 | 21.2
01-a | 22.04 | 1.49 | 4.483 | 3.9667 | 22 | 21.2
01-b | 22.01 | 1.48 | 4.497 | 3.9787 | 22 | 21.2
01-c | 22.03 | 1.48 | 4.5158 | 3.9963 | 22 | 21.2
01-d | 22 | 1.49 | 4.5375 | 4.0147 | 22 | 21.2
01-e | 22.05 | 1.48 | 4.5302 | 4.0086 | 22 | 21.3
01-f | 22.01 | 1.5 | 4.5213 | 3.9999 | 22 | 21.3
01-g | 22.02 | 1.49 | 4.4881 | 3.971 | 22 | 21.4
01-h | 22.02 | 1.47 | 4.4651 | 3.9492 | 22 | 21.4
*
* in una colonna e due righe i valori sono invertiti da chi ha trascritto i dati